## Tabelle1
Supplementary: Fahlore composition spanning the whole compositional range of all investigated localities from the Schwarzwald ore district in wt.% and normalized to 29 apfu. | [91 empty] | Klasse
No. | 1 | 1 | 2 | 2 | 3 | 3 | 4 | 4 | 5 | 5 | 6 | 6 | 6 | 7 | 7 | 7 | 8 | 8 | 9 | 9 | 10 | 10 | 11 | 11 | 11 | 12 | 12 | 12 | 12 | 13 | 13 | 13 | 14 | 14 | 14 | 14 | 15 | 15 | 16 | 16 | 17 | 17 | 17 | 18 | 18 | 19 | 20 | 20 | 21 | 21 | 22 | 22 | 22 | 23 | 24 | 25 | 25 | 25 | 26 | 26 | 26 | 27 | 27 | 28 | 28 | 29 | 29 | 30 | 30 | 30 | 31 | 31 | 32 | 32 | 33 | 33 | 34 | 34 | 35 | 35 | 35 | 36 | 36 | 36 | 36 | 37 | 37 | 38 | 38 | 39 | 39 | 40 | 40 | 41 | 41 | 41 | 42 | 42 | 43 | 43 | 44 | 44 | 45 | 45 | 46 | 46 | 46 | 47 | 47 | 47 | 48a | 48b | 48c | 48c | 48c | 49 | 49 | 50 | 50 | 51 | 51 | 51 | 52 | 52 | 53 | 53 | 53 | 54 | 54 | 54 | 55 | 55 | 55 | 56 | 56 | 57 | 57 | 57 | 57 | 58 | 58 | 59 | 59 | 60 | 60 | 61 | 61 | 62 | 62 | 62 | 63 | 63 | 63 | 64 | 64 | 64 | 65 | 65 | 66 | 66 | 67 | 67 | 68 | 68 | 69 | 69 | 69 | 70 | 70 | 70 | 71 | 71 | 71 | 72 | 72 | 73 | 74 | 74 | 75 | 75 | 75 | 76 | 76 | 77 | 77 | 78 | 78
| Niedereschach, Karl im Mailänder | Niedereschach, Karl im Mailänder | Villingen-Schwenningen, Villingen clay deposit | Villingen-Schwenningen, Villingen clay deposit | Karlsruhe, Ettlingen, Wattkopftunnel | Karlsruhe, Ettlingen, Wattkopftunnel | Bruchsal, quarry | Bruchsal, quarry | Bruchsal, Untergrombach | Bruchsal, Untergrombach | Neubulach | Neubulach | Neubulach | Hallwangen, Himmlisch Heer | Hallwangen, Himmlisch Heer | Hallwangen, Himmlisch Heer | Hallwangen, quarry | Hallwangen, quarry | Baiersbronn, Königswart | Baiersbronn, Königswart | Freudenstadt, quarry | Freudenstadt, quarry | Freudenstadt, Dorothea | Freudenstadt, Dorothea | Freudenstadt, Dorothea | Pforzheim, Käfersteige | Pforzheim, Käfersteige | Pforzheim, Käfersteige | Pforzheim, Käfersteige | Baden-Baden, Kälbelberg | Baden-Baden, Kälbelberg | Baden-Baden, Kälbelberg | Wittichen, Daniel im Gallenbach | Wittichen, Daniel im Gallenbach | Wittichen, Daniel im Gallenbach | Wittichen, Daniel im Gallenbach | Schlächtenhaus, Kupfergrube | Schlächtenhaus, Kupfergrube | Wittichen, Johann am Burgfelsen | Wittichen, Johann am Burgfelsen | Wittichen, Sophia | Wittichen, Sophia | Wittichen, Sophia | Wittichen, Schmiedestollen dump | Wittichen, Schmiedestollen dump | Wittichen, Moses Segen | Wittichen, Neuglück | Wittichen, Neuglück | Reinerzau, Alte Gabe Gottes | Reinerzau, Alte Gabe Gottes | Reinerzau, Unterdickenhof | Reinerzau, Unterdickenhof | Reinerzau, Unterdickenhof | Reinerzau, Emanuel | Schiltach, Hilfe Gottes im Stammelbach | Schiltach, Lehengericht, Moosenwald | Schiltach, Lehengericht, Moosenwald | Schiltach, Lehengericht, Moosenwald | Schiltach, Hohberg | Schiltach, Hohberg | Schiltach, Hohberg | Schapbach, Josephs Treu | Schapbach, Josephs Treu | Wolfach, St. Lorenz am Spitzberg | Wolfach, St. Lorenz am Spitzberg | Gutach, Sulzbach | Gutach, Sulzbach | Bad Rippoldsau, Daniel im Dehs | Bad Rippoldsau, Daniel im Dehs | Bad Rippoldsau, Daniel im Dehs | Hammereisenbach, Fischerhof | Hammereisenbach, Fischerhof | Todtmoos, Hermann a.d. Schwarzen Säge | Todtmoos, Hermann a.d. Schwarzen Säge | Neuenweg-Heubronn, Grundbach | Neuenweg-Heubronn, Grundbach | Neuenweg-Heubronn, Langenbach | Neuenweg-Heubronn, Langenbach | Haslach, Segen Gottes | Haslach, Segen Gottes | Haslach, Segen Gottes | Hausach, Erzengel Gabriel | Hausach, Erzengel Gabriel | Hausach, Erzengel Gabriel | Hausach, Erzengel Gabriel | Oberwolfach, Fortuna | Oberwolfach, Fortuna | Prinzbach village | Prinzbach village | Prinzbach, Eichhalde | Prinzbach, Eichhalde | Waldkirch, Erich im Suggental | Waldkirch, Erich im Suggental | Waldkirch, Hohe Tanne Ostgang | Waldkirch, Hohe Tanne Ostgang | Waldkirch, Hohe Tanne Ostgang | Freiamt, Caroline im Eberbächle | Freiamt, Caroline im Eberbächle | Freiamt, Silberloch-Gegentrum | Freiamt, Silberloch-Gegentrum | Freiamt, Segen Gottes | Freiamt, Segen Gottes | Freiburg, Wildtal, Fridericistollen | Freiburg, Wildtal, Fridericistollen | Sulzburg, Riester | Sulzburg, Riester | Sulzburg, Riester | Oberwolfach, Wenzel deposit | Oberwolfach, Wenzel deposit | Oberwolfach, Wenzel deposit | Oberwolfach, Clara, fluorite vein, Ag-Bi association | Oberwolfach, Clara, fluorite vein, Co-Ni-U association | Oberwolfach, Clara, barite vein | Oberwolfach, Clara, barite vein | Oberwolfach, Clara, barite vein | Schapbach, Friedrich-Christian | Schapbach, Friedrich-Christian | Schapbach, Herrensegen | Schapbach, Herrensegen | Bad Rippoldsau, Johann Baptist | Bad Rippoldsau, Johann Baptist | Bad Rippoldsau, Johann Baptist | Nordrach, Amalie | Nordrach, Amalie | Haigerach, Silberbrünnle | Haigerach, Silberbrünnle | Haigerach, Silberbrünnle | Haslach, Artenberg quarry | Haslach, Artenberg quarry | Haslach, Artenberg quarry | Hausach, Hechtsberg quarry | Hausach, Hechtsberg quarry | Hausach, Hechtsberg quarry | St. Wilhelm, Katzensteig | St. Wilhelm, Katzensteig | Feldberg, Rotenbach | Feldberg, Rotenbach | Feldberg, Rotenbach | Feldberg, Rotenbach | St. Wilhelm, Fuchsdobel | St. Wilhelm, Fuchsdobel | Todtnau, Baumhaldegang | Todtnau, Baumhaldegang | Todtnau, Bernau-Hof | Todtnau, Bernau-Hof | Wieden, Tannenboden | Wieden, Tannenboden | Wieden, Anton | Wieden, Anton | Wieden, Anton | Münstertal, outcrop Gabel valley | Münstertal, outcrop Gabel valley | Münstertal, outcrop Gabel valley | Münstertal, Knappengrund | Münstertal, Knappengrund | Münstertal, Knappengrund | Münstertal, Knappengrund-Gegentrum | Münstertal, Knappengrund-Gegentrum | Bad Krozingen-Ehrenstetten, Keltenschanze | Bad Krozingen-Ehrenstetten, Keltenschanze | Bad Krozingen-Ehrenstetten, Finkenstahl | Bad Krozingen-Ehrenstetten, Finkenstahl | Staufen-Grunern, Amalie | Staufen-Grunern, Amalie | Urberg, Gottesehre | Urberg, Gottesehre | Urberg, Gottesehre | Haslach, Baberast | Haslach, Baberast | Haslach, Baberast | Oberentersbach, Barbara | Oberentersbach, Barbara | Oberentersbach, Barbara | Waldkirch, Hornbühl | Waldkirch, Hornbühl | Glotter valley, Flammeck | Münstertal, Wildsbach | Münstertal, Wildsbach | Münstertal, Müntergrund | Münstertal, Müntergrund | Münstertal, Müntergrund | St. Ulrich | St. Ulrich | Sulzburg, Schnelling mine | Sulzburg, Schnelling mine | Sulzburg, Holderpfad | Sulzburg, Holderpfad
Cu | 42.11 | 41.59 | 42.74 | 41.75 | 40.53 | 40.1 | 39.79 | 40.06 | 43.21 | 43.45 | 39 | 42.44 | 41.54 | 40.52 | 39.47 | 41.43 | 39.9 | 40.24 | 41.16 | 41.04 | 40.68 | 41.67 | 38.26 | 39.1 | 41.39 | 37.87 | 37.41 | 38.17 | 38.72 | 40.19 | 40.12 | 41.63 | 36.75 | 37.95 | 43.49 | 36.43 | 40.76 | 39.18 | 43.45 | 40.53 | 36.25 | 39.79 | 39.65 | 38.89 | 40.48 | 40.16 | 44.21 | 40.94 | 42.33 | 42.95 | 37.2 | 30.27 | 37.44 | 39.18 | 41.15 | 43.56 | 41.26 | 41.57 | 43.91 | 45.12 | 44.37 | 42.69 | 42.69 | 42.4 | 42.42 | 39.24 | 38.96 | 39.88 | 39.23 | 39.67 | 37.99 | 40.39 | 33.53 | 26.63 | 40.98 | 41.17 | 40.33 | 38.41 | 35.41 | 17.46 | 35.36 | 23.42 | 22.57 | 24.21 | 24.16 | 25.1 | 25.21 | 41.05 | 38.59 | 39.16 | 39.66 | 26.48 | 41.95 | 44.95 | 43.15 | 39.63 | 42.09 | 40.58 | 42.49 | 42.18 | 41.76 | 39.65 | 38.91 | 38.59 | 42.06 | 38.34 | 36.89 | 16.98 | 29.72 | 25.85 | 40.99 | 40.06 | 42.58 | 42.56 | 40.89 | 38.83 | 31 | 38.65 | 37.85 | 41.2 | 42.23 | 41.54 | 38.51 | 40.6 | 39.24 | 39.93 | 42.1 | 40.03 | 37.7 | 37.75 | 43.75 | 43.96 | 43.8 | 28.44 | 39.66 | 38.76 | 39.4 | 39.21 | 38.7 | 40.63 | 40.06 | 41.49 | 41.61 | 37.67 | 39.71 | 17.2 | 15.49 | 43.24 | 41.92 | 42.14 | 40.09 | 39.55 | 40.07 | 27.3 | 42.46 | 35.88 | 29.3 | 24.75 | 36.77 | 34.42 | 31.72 | 29.87 | 41.93 | 39.53 | 39.95 | 38.93 | 39.77 | 14.72 | 14.6 | 14.29 | 33.96 | 33.39 | 34.79 | 25.66 | 10.89 | 15.64 | 23.03 | 27.87 | 26.13 | 28.69 | 26.67 | 39.96 | 38.24 | 28.22 | 28.89 | 30.18 | 29.06
Ag | 0.06 | 0.06 | 0.26 | 0.29 | 0.34 | 0.34 | 0.43 | 0.49 | 0.11 | 0.08 | 0.39 | b.d. | 0.22 | 0.17 | 0.24 | 0.24 | 0.37 | 0.34 | b.d. | b.d. | 0.24 | 0.2 | 1.87 | 1.86 | 0.56 | 1.29 | 1.43 | 1.01 | 0.81 | 0.13 | b.d. | 0.08 | 0.23 | 0.42 | 0.06 | 0.18 | 0.26 | 0.22 | 0.07 | 0.07 | 0.21 | 0.2 | 0.08 | 0.1 | b.d. | 0.09 | 0.2 | 0.39 | 0.06 | 0.09 | 0.68 | 10.54 | 0.78 | 0.36 | 0.21 | 0.07 | b.d. | b.d. | b.d. | b.d. | b.d. | 0.61 | 0.61 | b.d. | 0.33 | 1.75 | 2.43 | 0.63 | 0.34 | 0.38 | 1.54 | 1.32 | 8.06 | 15.66 | b.d. | b.d. | b.d. | 0.13 | 7.41 | 28.45 | 7.65 | 17.67 | 20.27 | 18.25 | 18.56 | 17.49 | 17.5 | 0.86 | 2.51 | 2.85 | 2 | 14.07 | 0.93 | 0.08 | 0.16 | 0.38 | 1.65 | 1.41 | 0.41 | 0.35 | 1.15 | 1.16 | 2.36 | 2.18 | 0.95 | 2.6 | 2.99 | 29.6 | 11.93 | 16.59 | 0.18 | 0.61 | 0.5 | 0.79 | 4 | 2.85 | 13.03 | 1.72 | 2.68 | 0.75 | b.d. | b.d. | 1.66 | 0.08 | 0.63 | 0.51 | 0.19 | 0.37 | 1.23 | 1.28 | b.d. | 0.08 | b.d. | 15.95 | 2.97 | 3.43 | 3.21 | 3.37 | 3.55 | 2.04 | 1.96 | b.d. | 0.29 | 2.9 | 1.22 | 27.09 | 31.21 | 0.61 | 0.68 | 1.43 | 0.28 | 0.37 | 0.44 | 15.08 | 0.1 | 3.87 | 13.42 | 17.25 | 4.23 | 7.41 | 10.8 | 11.82 | 0.16 | 0.86 | 0.74 | 0.89 | 0.98 | 30.71 | 30.49 | 31.21 | 7.82 | 9.5 | 6.63 | 17.34 | 41.51 | 32.08 | 20.9 | 14.57 | 15.42 | 12.54 | 15.38 | 1.13 | 1.22 | 12.35 | 12.14 | 10.6 | 10.57
Fe | 2.4 | 2.06 | 3.43 | 2.79 | 2.07 | 1.45 | 0.65 | 1.31 | 4.29 | 4.09 | 2.39 | 2.19 | 2.31 | 2.91 | 2.62 | 2.13 | 2.81 | 2.98 | 2.92 | 2.81 | 4.37 | 5.06 | 4.26 | 4.47 | 4.69 | 2.65 | 2.59 | 2.76 | 2.85 | 3.43 | 3.58 | 3.42 | 0.51 | 1.27 | 1.24 | 0.53 | 2.36 | 2.38 | 3.37 | 1.48 | 0.27 | 0.76 | 0.75 | 0.62 | 1.52 | 0.72 | 1.84 | 1.27 | 3.99 | 4.15 | 1.8 | 1.93 | 1.73 | 2.85 | 0.44 | 1.71 | 1.4 | 1.3 | 1.52 | 2.1 | 2.2 | 1.92 | 1.92 | 1.18 | 1.24 | 3.7 | 3.61 | 3.41 | 3.82 | 0.66 | 1.32 | 2.42 | 0.81 | 1.17 | 2.87 | 2.53 | 1.7 | 1.6 | 0.84 | 3.72 | 0.79 | 5.16 | 4.59 | 4.33 | 3.97 | 6.05 | 5.83 | 0.38 | 1.99 | 2.21 | 2.1 | 1.48 | 3.37 | 3.82 | 4.05 | 1.08 | 3.31 | 2.98 | 1.26 | 0.89 | 1.72 | 1.19 | 3.11 | 2.84 | 3.47 | 1.11 | 1.05 | 4.69 | 3.88 | 3.73 | 3.84 | 0.28 | 3.77 | 5.87 | 5.48 | 4.19 | 3.26 | 1.3 | 0.58 | 5.18 | 4.8 | 4.74 | 0.41 | 2.43 | 2.06 | 2.05 | 1.75 | 1.21 | 1.21 | 1.15 | 1.76 | 3.03 | 2.86 | 3.87 | 3.8 | 5.16 | 4.7 | 5.57 | 4.66 | 2.87 | 2.79 | 3.92 | 2.62 | 0.9 | 1.29 | 0.54 | 2.18 | 2.18 | 1.84 | 1.4 | 0.81 | 0.28 | 0.66 | 3.67 | 1.39 | 2.83 | 3.26 | 3.13 | 1.63 | 2.64 | 2.66 | 1.96 | 0.46 | 0.12 | 0.33 | 0.27 | 0.52 | 4.63 | 4.02 | 2.58 | 2.48 | 2.32 | 2.59 | 4.62 | 3.98 | 5.22 | 3.18 | 3.36 | 5.24 | 4.48 | 2.35 | 2.23 | 2.75 | 2.77 | 2.05 | 1.98 | 1.98
Zn | 5.97 | 6.21 | 4.86 | 5.47 | 5.92 | 6.35 | 7.34 | 6.72 | 3.71 | 4.14 | 4.3 | 4.07 | 3.62 | 2.16 | 2.67 | 4.34 | 3.68 | 3.65 | 3.19 | 3.14 | 1.88 | 1.89 | 1.48 | 1.39 | 2.09 | 4.17 | 4.38 | 4.45 | 4.35 | 2.15 | 2.18 | 2.55 | 6.98 | 6.2 | 7.25 | 6.67 | 4.71 | 4.7 | 4.31 | 6.42 | 7.17 | 7.23 | 7.24 | 6.72 | 5.68 | 6.42 | 5.26 | 6.23 | 2.55 | 2.56 | 5.72 | 5.29 | 5.87 | 2.68 | 7.86 | 3.09 | 4.37 | 5 | 5.08 | 3.86 | 3.79 | 3.71 | 3.71 | 7.15 | 6.94 | 3.97 | 3.98 | 4.15 | 4.56 | 7.18 | 6.77 | 5.8 | 6.81 | 5.83 | 5.13 | 5.62 | 4.92 | 5.05 | 7.18 | 2.52 | 7.18 | 0.77 | 1.64 | 2.07 | 2.61 | 0.41 | 0.51 | 8.13 | 5.75 | 5.64 | 5.8 | 5.19 | 4.9 | 2.51 | 3.07 | 6.39 | 4.58 | 4.99 | 7.27 | 7.5 | 6.47 | 7.07 | 4.76 | 4.92 | 4.46 | 6.79 | 6.84 | 1.5 | 2.9 | 3.03 | 4.36 | 6.13 | 4.32 | 1.79 | 2.01 | 3.36 | 3.63 | 7.19 | 7.19 | 2.42 | 2.72 | 2.37 | 7.42 | 6 | 4.57 | 5.01 | 6.04 | 6.81 | 6.27 | 6.41 | 5.2 | 4 | 4.84 | 2.97 | 3.63 | 2.31 | 2.75 | 3.23 | 2.59 | 4.13 | 4.37 | 3.51 | 5.36 | 7.17 | 7.32 | 6.36 | 4.4 | 6.27 | 6.07 | 6.98 | 7.35 | 7.96 | 7.44 | 3.69 | 7.22 | 5.25 | 3.66 | 3.46 | 6.28 | 4.93 | 4.56 | 5.31 | 7.58 | 8.11 | 7.91 | 7.82 | 7.52 | 1.21 | 1.98 | 3.71 | 4.85 | 4.97 | 4.97 | 1.84 | 0.93 | 0.92 | 3.45 | 3.4 | 1.31 | 2.3 | 4.49 | 5.49 | 4.53 | 4.19 | 5.05 | 5 | 5.04
Hg | b.d. | b.d. | b.d. | b.d. | b.d. | b.d. | b.d. | b.d. | b.d. | b.d. | 0.32 | 0.56 | b.d. | 0.92 | 0.65 | 0.48 | b.d. | b.d. | 0.3 | 0.27 | 0.32 | 0.28 | 0.38 | 0.31 | 0.33 | 0.56 | 0.74 | 0.27 | 0.36 | 0.63 | 0.6 | 0.58 | b.d. | b.d. | b.d. | b.d. | 0.09 | 0.1 | b.d. | b.d. | 0.1 | b.d. | b.d. | b.d. | b.d. | b.d. | 0.1 | b.d. | 0.12 | 0.08 | b.d. | b.d. | b.d. | 0.42 | b.d. | b.d. | b.d. | b.d. | b.d. | b.d. | b.d. | 0.27 | 0.27 | b.d. | b.d. | b.d. | b.d. | b.d. | b.d. | b.d. | b.d. | b.d. | b.d. | b.d. | b.d. | 0.1 | b.d. | b.d. | b.d. | b.d. | b.d. | b.d. | b.d. | b.d. | b.d. | b.d. | b.d. | b.d. | b.d. | b.d. | b.d. | b.d. | b.d. | b.d. | b.d. | b.d. | b.d. | b.d. | b.d. | b.d. | b.d. | b.d. | b.d. | b.d. | b.d. | b.d. | b.d. | b.d. | b.d. | b.d. | b.d. | b.d. | b.d. | b.d. | b.d. | 0.12 | 0.1 | b.d. | b.d. | b.d. | b.d. | b.d. | b.d. | b.d. | 0.12 | b.d. | b.d. | b.d. | 0.12 | b.d. | 0.41 | 0.16 | 0.14 | b.d. | b.d. | b.d. | b.d. | b.d. | b.d. | b.d. | b.d. | b.d. | b.d. | b.d. | b.d. | b.d. | 0.08 | b.d. | b.d. | b.d. | b.d. | b.d. | b.d. | b.d. | b.d. | b.d. | b.d. | b.d. | b.d. | b.d. | b.d. | b.d. | b.d. | b.d. | 0.08 | b.d. | b.d. | b.d. | b.d. | b.d. | b.d. | b.d. | b.d. | b.d. | b.d. | b.d. | 0.1 | b.d. | b.d. | b.d. | 0.08 | b.d. | b.d. | b.d. | b.d. | b.d. | 0.1
As | 19.97 | 20.37 | 20.46 | 20.06 | 12.13 | 8.25 | 8.05 | 10 | 20.33 | 20.31 | 9.96 | 13.33 | 12.72 | 14.06 | 11.68 | 16.25 | 13.25 | 14.09 | 13.65 | 13.07 | 12.99 | 16.28 | 11.38 | 12.43 | 15.27 | 7.35 | 7.35 | 9.16 | 9.71 | 9.6 | 10.64 | 12.59 | 6.56 | 11.53 | 19.97 | 8.74 | 8.62 | 5.73 | 18.56 | 12.98 | 10.05 | 14.24 | 14.44 | 9.22 | 12.66 | 11.02 | 18.46 | 14.35 | 16.07 | 17.21 | 0.52 | 0.53 | 0.81 | 11.46 | 19.45 | 14.52 | 12.3 | 13.6 | 16.12 | 18.64 | 18.29 | 15.27 | 15.27 | 16.46 | 16.97 | 10.89 | 10.92 | 12.88 | 12.69 | 6.34 | 7.38 | 14.72 | 8.66 | 0.61 | 17.23 | 17.73 | 12.46 | 9.92 | 15.3 | 1.21 | 13.93 | 1.81 | 1.94 | 1.04 | 1.45 | 3.6 | 3.49 | 17.85 | 8.78 | 10.43 | 10.74 | 0.88 | 19.37 | 20.15 | 14.89 | 5.32 | 18.43 | 16.68 | 18.58 | 18.84 | 15.25 | 11.99 | 11.14 | 10.26 | 18.84 | 8.06 | 5.83 | 0.24 | 0.19 | 0.16 | 14.08 | 16.86 | 15.17 | 18.64 | 18.09 | 11.79 | 11.2 | 11.47 | 10.77 | 13.07 | 14.78 | 12.89 | 5.4 | 14.52 | 9.14 | 9.49 | 13.74 | 8.81 | 0.64 | 0.78 | 17.79 | 18.49 | 18.64 | 11.85 | 15.54 | 13.71 | 14.39 | 14.33 | 13.31 | 13.77 | 12.53 | 16.04 | 17.25 | 12.49 | 15.54 | 1.36 | 0.23 | 20.18 | 18.39 | 20.04 | 13.8 | 10.24 | 9.64 | 1.02 | 19.36 | 4.18 | 3.31 | 4.74 | 10.4 | 7.09 | 5.47 | 3.75 | 14.46 | 10.58 | 18.26 | 15.33 | 15.88 | b.d. | b.d. | b.d. | 9.34 | 7.49 | 8.76 | b.d. | b.d. | b.d. | 0.35 | 0.46 | b.d. | b.d. | 1.17 | 10.08 | 3.47 | 0.46 | 0.24 | 0.4 | 0.25
Sb | b.d. | 0.1 | 0.11 | 0.44 | 11.83 | 16.96 | 18.51 | 14.92 | 0.45 | 0.43 | 6.25 | 7.88 | 6.68 | 0.39 | 1.23 | 1.68 | 5.48 | 5.88 | 5.13 | 5.13 | 5.61 | 6.07 | 2.61 | 2.41 | 5.49 | 11.08 | 10.17 | 9.2 | 9.31 | 7.43 | 7.44 | 7.19 | 5.57 | 0.9 | 0.54 | 1.09 | 17 | 21 | 0.43 | 3.91 | 3.44 | 3.75 | 3.58 | 7.17 | 4.55 | 3.44 | 0.14 | b.d. | 1.85 | 1.96 | 28.83 | 27.88 | 28.18 | 2.83 | 1.48 | 2.33 | 2.66 | 2.61 | 6.19 | 2.33 | 2.76 | 2.65 | 2.65 | 5.99 | 5 | 12.38 | 11.8 | 5.17 | 5.01 | 20.4 | 19.31 | 8.17 | 15.96 | 27.13 | 0.12 | b.d. | 2.35 | 2.95 | 6.44 | 25.58 | 8.4 | 26.56 | 26.26 | 26.65 | 25.36 | 22.43 | 22.68 | 3.82 | 16.7 | 14.35 | 13.87 | 27.81 | 0.98 | 0.44 | 7.98 | 22.4 | 2.61 | 5.08 | 2.39 | 2.06 | 7.74 | 12.29 | 13.35 | 14.3 | 2.19 | 17.63 | 21.06 | 26.4 | 28.31 | 27.34 | 8.12 | 5.77 | 6.83 | 2.65 | 2.21 | 9.62 | 8.49 | 10.15 | 11.02 | 9.22 | 8.09 | 9.54 | 21.89 | 6.94 | 10.17 | 13.78 | 9.81 | 17.01 | 28.44 | 28.11 | 3.33 | 2.57 | 2.11 | 10.19 | 6.36 | 9.2 | 8.79 | 8.19 | 9.98 | 9.62 | 11.2 | 6.13 | 3.93 | 10.24 | 7.35 | 26.44 | 26.38 | 0.29 | 2.33 | 0.29 | 9.11 | 14.17 | 15.11 | 26.2 | 0.93 | 22.47 | 23.26 | 21.98 | 14 | 17.83 | 20.21 | 22.88 | 7.48 | 13.46 | 3.84 | 8.78 | 8.32 | 26.94 | 27.01 | 26.61 | 14.59 | 17.22 | 15.97 | 27.85 | 22.36 | 26.68 | 26.97 | 27.16 | 27.7 | 27.59 | 25.89 | 14.7 | 24.27 | 27.35 | 27.74 | 27.38 | 27.44
Bi | b.d. | b.d. | b.d. | b.d. | b.d. | b.d. | b.d. | b.d. | b.d. | b.d. | 12.04 | 3.31 | 6.06 | 11.63 | 15.52 | 5.72 | 5.28 | 3.23 | 6.13 | 7.13 | 7.38 | 0.15 | 14.4 | 12.59 | 2.67 | 10.53 | 11.64 | 9.71 | 8.02 | 11.45 | 10.08 | 6.1 | 19.82 | 16.63 | b.d. | 22.17 | 0.14 | 0.13 | 0.22 | 9.19 | 17.89 | 7.05 | 7.84 | 12.28 | 9.1 | 11.39 | 0.76 | 9.07 | 6.58 | 4.02 | b.d. | b.d. | b.d. | 13.94 | 0.3 | 9.21 | 12.96 | 10.34 | 0.22 | 0.48 | 0.64 | 5.43 | 5.43 | b.d. | b.d. | 2.02 | 2.82 | 7.81 | 8.04 | 0.26 | b.d. | b.d. | b.d. | 0.11 | 5.73 | 5.3 | 12.27 | 16.45 | 0.12 | b.d. | b.d. | b.d. | b.d. | b.d. | b.d. | b.d. | b.d. | b.d. | b.d. | b.d. | b.d. | b.d. | b.d. | b.d. | b.d. | b.d. | b.d. | b.d. | b.d. | b.d. | b.d. | 0.12 | b.d. | b.d. | b.d. | b.d. | b.d. | b.d. | b.d. | b.d. | 0.92 | b.d. | 0.42 | 0.1 | 0.19 | 3.12 | 5.07 | 3.64 | 3.81 | 1.75 | 0.33 | 2.13 | b.d. | 2.41 | 9.18 | 3.83 | 0.3 | b.d. | b.d. | b.d. | b.d. | b.d. | b.d. | b.d. | b.d. | 0.2 | b.d. | b.d. | b.d. | b.d. | b.d. | b.d. | b.d. | 1.16 | b.d. | b.d. | b.d. | b.d. | b.d. | b.d. | b.d. | b.d. | b.d. | 0.15 | b.d. | b.d. | b.d. | b.d. | 0.14 | b.d. | b.d. | b.d. | 0.31 | b.d. | b.d. | 0.39 | 0.28 | 0.12 | b.d. | b.d. | b.d. | b.d. | b.d. | b.d. | b.d. | b.d. | b.d. | b.d. | b.d. | b.d. | b.d. | b.d. | b.d. | b.d. | b.d. | b.d. | b.d.
S | 29.29 | 27.78 | 28.56 | 27.99 | 26.83 | 26.19 | 26.76 | 26.6 | 28.67 | 28.92 | 25.93 | 26.88 | 26.44 | 26.38 | 25.36 | 27.21 | 26.47 | 26.83 | 26.92 | 26.72 | 26.39 | 27.86 | 25.4 | 25.59 | 27.33 | 25.26 | 24.87 | 25.53 | 26 | 25.47 | 25.95 | 26.58 | 24.75 | 25.65 | 28.67 | 24.35 | 25.62 | 25.29 | 28.79 | 27.19 | 23.69 | 25.93 | 27.24 | 24.61 | 25.73 | 26.29 | 28.62 | 27.04 | 28.27 | 28.77 | 25.35 | 24.13 | 25.2 | 25.76 | 28.29 | 26.4 | 25.57 | 26.09 | 27.63 | 28.16 | 28.11 | 26.25 | 26.25 | 28.1 | 28.74 | 26.47 | 26.38 | 26.34 | 26.63 | 26.04 | 25.64 | 27.25 | 26.8 | 24.19 | 27.08 | 27.56 | 25.68 | 24.88 | 26.74 | 21.67 | 26.41 | 23 | 23.14 | 23.22 | 23.26 | 24.18 | 23.92 | 27.54 | 26.14 | 26 | 26.54 | 22.89 | 29.94 | 28.72 | 27.91 | 26.21 | 27.67 | 27.42 | 28.45 | 28.45 | 26.95 | 26.49 | 26.68 | 26.29 | 28.15 | 26.16 | 25.68 | 22.46 | 24.8 | 23.52 | 28.08 | 27.77 | 27.81 | 28.42 | 27.65 | 26.18 | 25.06 | 26.79 | 26.13 | 27.43 | 27.66 | 27.08 | 25.43 | 27.2 | 25.52 | 26.12 | 27.24 | 26.55 | 25.03 | 25.16 | 27.6 | 27.81 | 28.18 | 25.38 | 27.67 | 26.5 | 27.16 | 27.29 | 26.76 | 27.34 | 26.83 | 26.95 | 27.4 | 26.7 | 27.5 | 20.83 | 21.77 | 28.67 | 27.16 | 28.27 | 26.91 | 26.17 | 26.18 | 23.83 | 27.75 | 25.47 | 24.06 | 23.64 | 26.4 | 25.11 | 24.45 | 23.92 | 26.54 | 25.61 | 28.28 | 27.53 | 27.64 | 20.02 | 19.89 | 19.89 | 25.26 | 25.41 | 25.63 | 23.22 | 18.85 | 21.72 | 22.96 | 24.03 | 23.2 | 23.37 | 22.62 | 26.35 | 25.4 | 23.74 | 23.87 | 24.13 | 24.04
Co | b.d. | b.d. | b.d. | b.d. | b.d. | b.d. | 0.05 | b.d. | b.d. | b.d. | 0.03 | 0.13 | 0.13 | 0.02 | b.d. | b.d. | b.d. | b.d. | b.d. | b.d. | 0.11 | 0.1 | 0.23 | 0.24 | 0.23 | 0.06 | 0.03 | 0.05 | 0.06 | 0.08 | 0.08 | 0.08 | b.d. | b.d. | b.d. | b.d. | 0.03 | b.d. | b.d. | b.d. | b.d. | b.d. | 0.06 | b.d. | b.d. | b.d. | b.d. | b.d. | 0.07 | 0.07 | b.d. | b.d. | b.d. | 0.09 | b.d. | b.d. | b.d. | b.d. | b.d. | b.d. | b.d. | b.d. | b.d. | b.d. | b.d. | b.d. | b.d. | b.d. | b.d. | b.d. | b.d. | b.d. | b.d. | b.d. | b.d. | b.d. | b.d. | b.d. | b.d. | b.d. | b.d. | b.d. | b.d. | b.d. | b.d. | b.d. | b.d. | b.d. | b.d. | b.d. | b.d. | b.d. | b.d. | 0.14 | 0.06 | 0.06 | b.d. | b.d. | b.d. | b.d. | b.d. | b.d. | b.d. | b.d. | b.d. | b.d. | b.d. | b.d. | b.d. | b.d. | b.d. | 0.38 | b.d. | b.d. | b.d. | b.d. | b.d. | b.d. | b.d. | 0.03 | b.d. | b.d. | b.d. | 0.28 | b.d. | b.d. | b.d. | b.d. | b.d. | b.d. | 0.02 | 0.03 | 0.02 | b.d. | 0.07 | 0.02 | b.d. | 0.13 | b.d. | 0.15 | 0.11 | b.d. | b.d. | 0.05 | 0.19 | 0.08 | b.d. | b.d. | b.d. | b.d. | b.d. | b.d. | b.d. | b.d. | b.d. | b.d. | b.d. | b.d. | b.d. | b.d. | b.d. | b.d. | b.d. | b.d. | 0.03 | 0.07 | 0.14 | b.d. | b.d. | b.d. | b.d. | b.d. | b.d. | b.d. | b.d. | b.d. | b.d. | b.d. | b.d. | b.d. | b.d. | b.d. | b.d. | b.d. | b.d. | b.d. | b.d.
Ni | b.d. | b.d. | b.d. | b.d. | b.d. | b.d. | 0.02 | b.d. | b.d. | b.d. | b.d. | b.d. | b.d. | b.d. | b.d. | b.d. | b.d. | b.d. | b.d. | b.d. | b.d. | b.d. | b.d. | b.d. | b.d. | b.d. | 0.03 | b.d. | b.d. | b.d. | b.d. | b.d. | b.d. | b.d. | b.d. | b.d. | b.d. | b.d. | b.d. | b.d. | b.d. | b.d. | 0.02 | b.d. | b.d. | b.d. | b.d. | b.d. | b.d. | b.d. | b.d. | b.d. | b.d. | b.d. | 0.02 | b.d. | b.d. | b.d. | 0.03 | b.d. | b.d. | 0.02 | b.d. | b.d. | b.d. | b.d. | b.d. | b.d. | b.d. | b.d. | b.d. | b.d. | b.d. | b.d. | b.d. | b.d. | b.d. | b.d. | b.d. | b.d. | b.d. | b.d. | b.d. | b.d. | b.d. | b.d. | b.d. | b.d. | b.d. | b.d. | b.d. | b.d. | b.d. | b.d. | b.d. | b.d. | b.d. | b.d. | 0.02 | b.d. | b.d. | b.d. | b.d. | b.d. | b.d. | b.d. | b.d. | b.d. | b.d. | b.d. | 0.03 | 0.37 | b.d. | 0.02 | b.d. | b.d. | b.d. | b.d. | b.d. | b.d. | b.d. | 0.02 | b.d. | 0.15 | b.d. | b.d. | b.d. | b.d. | b.d. | b.d. | b.d. | b.d. | b.d. | b.d. | b.d. | b.d. | 0.02 | b.d. | b.d. | b.d. | b.d. | b.d. | b.d. | b.d. | 0.38 | 0.12 | 0.03 | b.d. | b.d. | b.d. | b.d. | b.d. | b.d. | b.d. | b.d. | b.d. | b.d. | b.d. | b.d. | b.d. | b.d. | b.d. | b.d. | b.d. | 0.29 | 0.62 | 0.69 | b.d. | 0.02 | b.d. | b.d. | b.d. | b.d. | b.d. | b.d. | b.d. | b.d. | b.d. | b.d. | b.d. | b.d. | b.d. | b.d. | b.d. | b.d. | b.d. | b.d.
Au | b.d. | b.d. | b.d. | b.d. | b.d. | b.d. | b.d. | b.d. | b.d. | b.d. | b.d. | b.d. | b.d. | b.d. | b.d. | b.d. | b.d. | b.d. | b.d. | b.d. | b.d. | b.d. | b.d. | b.d. | b.d. | b.d. | b.d. | b.d. | b.d. | b.d. | b.d. | b.d. | b.d. | b.d. | b.d. | b.d. | b.d. | b.d. | b.d. | b.d. | b.d. | b.d. | b.d. | b.d. | b.d. | b.d. | b.d. | b.d. | b.d. | b.d. | b.d. | b.d. | b.d. | b.d. | b.d. | b.d. | b.d. | b.d. | b.d. | b.d. | b.d. | b.d. | b.d. | b.d. | b.d. | b.d. | b.d. | b.d. | b.d. | b.d. | b.d. | b.d. | b.d. | b.d. | b.d. | b.d. | b.d. | b.d. | b.d. | b.d. | b.d. | b.d. | b.d. | b.d. | b.d. | b.d. | b.d. | b.d. | b.d. | b.d. | b.d. | b.d. | b.d. | b.d. | b.d. | b.d. | b.d. | b.d. | b.d. | b.d. | b.d. | b.d. | b.d. | b.d. | b.d. | b.d. | b.d. | b.d. | b.d. | b.d. | b.d. | b.d. | b.d. | b.d. | b.d. | b.d. | b.d. | b.d. | b.d. | b.d. | b.d. | b.d. | b.d. | b.d. | b.d. | b.d. | b.d. | b.d. | b.d. | b.d. | b.d. | b.d. | b.d. | b.d. | b.d. | b.d. | b.d. | b.d. | b.d. | b.d. | b.d. | b.d. | b.d. | b.d. | b.d. | b.d. | b.d. | b.d. | b.d. | b.d. | b.d. | b.d. | b.d. | b.d. | b.d. | b.d. | b.d. | b.d. | b.d. | b.d. | b.d. | b.d. | b.d. | b.d. | b.d. | b.d. | b.d. | b.d. | b.d. | b.d. | b.d. | b.d. | b.d. | b.d. | b.d. | b.d. | b.d. | b.d. | b.d. | b.d. | b.d. | b.d. | b.d. | b.d. | b.d. | b.d. | b.d.
Te | b.d. | b.d. | b.d. | b.d. | b.d. | b.d. | b.d. | b.d. | b.d. | b.d. | b.d. | b.d. | b.d. | b.d. | b.d. | b.d. | b.d. | b.d. | b.d. | b.d. | b.d. | b.d. | b.d. | b.d. | b.d. | b.d. | b.d. | b.d. | b.d. | b.d. | b.d. | b.d. | b.d. | b.d. | b.d. | b.d. | b.d. | b.d. | b.d. | b.d. | b.d. | b.d. | b.d. | b.d. | b.d. | b.d. | b.d. | b.d. | b.d. | b.d. | b.d. | b.d. | b.d. | b.d. | b.d. | b.d. | b.d. | b.d. | b.d. | b.d. | b.d. | b.d. | b.d. | b.d. | b.d. | b.d. | b.d. | b.d. | b.d. | b.d. | b.d. | b.d. | b.d. | b.d. | b.d. | b.d. | b.d. | b.d. | b.d. | b.d. | b.d. | b.d. | b.d. | b.d. | b.d. | b.d. | b.d. | b.d. | b.d. | b.d. | b.d. | b.d. | b.d. | b.d. | b.d. | b.d. | b.d. | b.d. | b.d. | b.d. | b.d. | b.d. | b.d. | b.d. | b.d. | b.d. | b.d. | b.d. | b.d. | b.d. | b.d. | b.d. | b.d. | b.d. | b.d. | b.d. | b.d. | b.d. | b.d. | b.d. | b.d. | b.d. | b.d. | b.d. | b.d. | b.d. | b.d. | b.d. | b.d. | b.d. | b.d. | b.d. | b.d. | b.d. | b.d. | b.d. | b.d. | b.d. | b.d. | b.d. | b.d. | b.d. | b.d. | b.d. | b.d. | b.d. | 0.05 | b.d. | b.d. | b.d. | b.d. | b.d. | b.d. | b.d. | b.d. | b.d. | b.d. | b.d. | b.d. | b.d. | b.d. | b.d. | b.d. | b.d. | b.d. | b.d. | b.d. | b.d. | b.d. | b.d. | b.d. | b.d. | b.d. | b.d. | b.d. | 0.07 | b.d. | b.d. | b.d. | b.d. | b.d. | b.d. | b.d. | b.d. | b.d. | b.d. | b.d.
Se | 0.04 | b.d. | b.d. | b.d. | b.d. | b.d. | b.d. | b.d. | 0.03 | b.d. | 0.04 | 0.04 | 0.05 | b.d. | b.d. | b.d. | b.d. | b.d. | b.d. | b.d. | b.d. | b.d. | 0.03 | 0.05 | 0.04 | 0.04 | b.d. | b.d. | 0.03 | 0.05 | b.d. | 0.04 | 0.17 | 0.23 | b.d. | b.d. | b.d. | b.d. | b.d. | 0.03 | b.d. | b.d. | b.d. | b.d. | b.d. | b.d. | b.d. | b.d. | 0.09 | 0.1 | b.d. | b.d. | b.d. | 0.04 | b.d. | 0.17 | 0.14 | 0.16 | 0.03 | b.d. | 0.04 | b.d. | b.d. | b.d. | 0.03 | 0.04 | b.d. | b.d. | b.d. | b.d. | b.d. | b.d. | b.d. | b.d. | 0.11 | 0.13 | 0.09 | 0.05 | b.d. | b.d. | b.d. | b.d. | b.d. | b.d. | b.d. | b.d. | b.d. | b.d. | b.d. | b.d. | b.d. | b.d. | b.d. | 0.04 | 0.05 | 0.04 | b.d. | b.d. | b.d. | b.d. | b.d. | b.d. | 0.05 | 0.04 | 0.04 | 0.06 | 0.04 | b.d. | b.d. | b.d. | b.d. | b.d. | 0.07 | b.d. | b.d. | b.d. | b.d. | b.d. | b.d. | b.d. | b.d. | b.d. | b.d. | b.d. | b.d. | b.d. | b.d. | 0.06 | b.d. | 0.06 | b.d. | b.d. | 0.07 | b.d. | b.d. | b.d. | b.d. | 0.03 | b.d. | b.d. | 0.06 | b.d. | b.d. | 0.03 | b.d. | b.d. | 0.03 | 0.05 | b.d. | b.d. | b.d. | b.d. | b.d. | b.d. | b.d. | b.d. | b.d. | b.d. | b.d. | b.d. | b.d. | b.d. | b.d. | b.d. | b.d. | b.d. | b.d. | b.d. | b.d. | b.d. | 0.04 | 0.07 | 0.06 | b.d. | b.d. | 0.05 | 0.03 | b.d. | b.d. | b.d. | b.d. | b.d. | b.d. | b.d. | b.d. | b.d. | b.d.
Total | 99.84 | 98.17 | 100.42 | 98.79 | 99.65 | 99.64 | 101.6 | 100.1 | 100.8 | 101.42 | 100.65 | 100.83 | 99.77 | 99.16 | 99.44 | 99.48 | 97.24 | 97.24 | 99.4 | 99.31 | 99.97 | 99.56 | 100.3 | 100.44 | 100.09 | 100.86 | 100.64 | 100.31 | 100.22 | 100.61 | 100.67 | 100.84 | 101.34 | 100.78 | 101.22 | 100.16 | 99.59 | 98.73 | 99.2 | 101.8 | 99.07 | 98.95 | 100.9 | 99.61 | 99.72 | 99.53 | 99.59 | 99.29 | 101.98 | 101.96 | 100.1 | 100.57 | 100.01 | 99.61 | 99.2 | 101.06 | 100.66 | 100.67 | 100.73 | 100.69 | 100.2 | 98.82 | 98.8 | 101.28 | 101.67 | 100.46 | 100.9 | 100.27 | 100.32 | 100.39 | 99.95 | 100.07 | 100.63 | 101.33 | 99.25 | 100.14 | 99.8 | 99.44 | 99.44 | 100.61 | 99.72 | 98.39 | 100.41 | 99.77 | 99.37 | 99.26 | 99.14 | 99.63 | 100.46 | 100.64 | 100.71 | 98.8 | 101.44 | 100.85 | 101.32 | 101.51 | 100.34 | 99.14 | 100.87 | 100.27 | 101.04 | 99.96 | 100.36 | 99.42 | 100.16 | 100.75 | 100.38 | 101.87 | 101.73 | 100.22 | 100.6 | 98.23 | 101.47 | 100.84 | 100.52 | 100.06 | 100.84 | 100.91 | 100.03 | 101.05 | 100.61 | 100.31 | 100.72 | 100.61 | 100.63 | 100.72 | 101.17 | 100.85 | 100.64 | 100.7 | 99.86 | 100.13 | 100.66 | 98.65 | 99.7 | 99.29 | 100.42 | 101.35 | 99.55 | 100.55 | 99.91 | 98.04 | 98.46 | 99.31 | 100.5 | 100.02 | 101.85 | 101.49 | 98.39 | 100.55 | 98.35 | 98.74 | 99.54 | 100.94 | 99.21 | 99.95 | 100.27 | 98.95 | 99.85 | 99.43 | 99.87 | 99.51 | 98.92 | 98.27 | 99.71 | 100.63 | 101.74 | 98.35 | 98.01 | 98.29 | 98.34 | 100.37 | 99.4 | 100.53 | 98.52 | 102.38 | 100.97 | 100.85 | 99 | 98.97 | 98.65 | 99.94 | 99.88 | 99.08 | 99.98 | 99.67 | 98.48
Cu | 9.7148 | 9.8541 | 9.8732 | 9.8328 | 9.9203 | 10.0352 | 9.8187 | 9.8987 | 9.9381 | 9.9258 | 10.0035 | 10.3477 | 10.3386 | 10.2811 | 10.3189 | 10.1222 | 10.0564 | 10.0118 | 10.1887 | 10.2365 | 10.1405 | 9.9198 | 9.9264 | 10.0009 | 9.9801 | 9.871 | 9.8509 | 9.8398 | 9.8552 | 10.3537 | 10.2064 | 10.2906 | 9.8734 | 9.8264 | 10.0073 | 9.9098 | 10.2568 | 10.0904 | 10.1118 | 9.9392 | 9.8805 | 10.0015 | 9.7308 | 10.2285 | 10.2429 | 10.2174 | 10.3183 | 10.1307 | 10.0457 | 10.0237 | 9.724 | 8.2313 | 9.789 | 10.1452 | 9.7124 | 10.7652 | 10.5277 | 10.4112 | 10.4062 | 10.5312 | 10.4228 | 10.5847 | 10.5867 | 9.9582 | 9.8602 | 9.7138 | 9.6623 | 9.9383 | 9.7391 | 9.9742 | 9.6525 | 9.735 | 8.4839 | 7.3193 | 9.9521 | 9.8735 | 10.3006 | 10.1702 | 8.7704 | 5.1546 | 8.8179 | 6.6958 | 6.3829 | 6.8353 | 6.8211 | 6.9079 | 6.9723 | 9.789 | 9.6561 | 9.7308 | 9.762 | 7.5192 | 9.5507 | 10.3283 | 10.1691 | 9.9466 | 9.9142 | 9.742 | 9.8854 | 9.8541 | 10.0024 | 9.7706 | 9.5786 | 9.6314 | 9.8483 | 9.6122 | 9.437 | 4.9384 | 7.9749 | 7.2196 | 9.7554 | 9.6925 | 10.0311 | 9.8724 | 9.6569 | 9.6708 | 8.0927 | 9.5502 | 9.5519 | 9.8975 | 10.0368 | 10.0815 | 9.833 | 9.7879 | 10.0821 | 10.0162 | 10.0959 | 9.8994 | 9.8556 | 9.8366 | 10.358 | 10.3167 | 10.1904 | 7.4436 | 9.5304 | 9.5311 | 9.5249 | 9.3699 | 9.499 | 9.8056 | 9.8074 | 10.0618 | 9.9757 | 9.3641 | 9.5054 | 5.1736 | 4.5906 | 9.9278 | 10.0502 | 9.8125 | 9.8428 | 9.9067 | 9.9947 | 7.4855 | 10.0087 | 9.2706 | 7.9331 | 6.8892 | 9.2149 | 8.9386 | 8.4245 | 8.1139 | 10.237 | 9.9844 | 9.4679 | 9.3785 | 9.4669 | 4.5884 | 4.5722 | 4.4786 | 8.8138 | 8.6288 | 8.9215 | 7.1912 | 3.5165 | 4.6083 | 6.5316 | 7.641 | 7.3648 | 7.99 | 7.5727 | 9.909 | 9.8622 | 7.8359 | 7.9582 | 8.2572 | 8.0527
Ag | 0.0081549 | 0.0083752 | 0.035384 | 0.040238 | 0.049028 | 0.050128 | 0.062512 | 0.071331 | 0.014905 | 0.010767 | 0.058934 |  | 0.032258 | 0.025412 | 0.036965 | 0.034545 | 0.05494 | 0.049836 |  |  | 0.035246 | 0.028049 | 0.28583 | 0.28028 | 0.07955 | 0.19809 | 0.22184 | 0.15339 | 0.12146 | 0.01973 |  | 0.01165 | 0.036404 | 0.064069 | 0.0081338 | 0.028846 | 0.038545 | 0.03338 | 0.0095974 | 0.010113 | 0.033721 | 0.029617 | 0.011567 | 0.015495 |  | 0.01349 | 0.0275 | 0.056855 | 0.0083888 | 0.012374 | 0.10472 | 1.6885 | 0.12015 | 0.054918 | 0.0292 | 0.010192 | [5 empty] | 0.089104 | 0.089121 |  | 0.04519 | 0.25522 | 0.35505 | 0.092494 | 0.049727 | 0.056288 | 0.23052 | 0.18744 | 1.2015 | 2.5358 |  |  |  | 0.020279 | 1.0813 | 4.9482 | 1.1239 | 2.9762 | 3.3772 | 3.0356 | 3.0871 | 2.8358 | 2.8514 | 0.12082 | 0.37001 | 0.41722 | 0.29002 | 2.3537 | 0.12474 | 0.010829 | 0.022214 | 0.056189 | 0.22897 | 0.19942 | 0.056196 | 0.048172 | 0.16228 | 0.1684 | 0.34227 | 0.32054 | 0.13105 | 0.38402 | 0.45062 | 5.0717 | 1.886 | 2.7297 | 0.025238 | 0.08695 | 0.069395 | 0.10796 | 0.55654 | 0.41817 | 2.004 | 0.25038 | 0.39845 | 0.10615 |  |  | 0.24971 | 0.011362 | 0.095363 | 0.075368 | 0.026843 | 0.053906 | 0.18944 | 0.1965 |  | 0.011061 |  | 2.4594 | 0.42047 | 0.4969 | 0.45718 | 0.47444 | 0.51335 | 0.29005 | 0.28269 |  | 0.04096 | 0.4247 | 0.17205 | 4.8005 | 5.4491 | 0.082511 | 0.096045 | 0.19617 | 0.0405 | 0.054601 | 0.064657 | 2.436 | 0.013887 | 0.58909 | 2.1406 | 2.8288 | 0.62453 | 1.1337 | 1.6899 | 1.8916 | 0.023013 | 0.12797 | 0.10332 | 0.12631 | 0.13743 | 5.6396 | 5.6253 | 5.7626 | 1.1957 | 1.4463 | 1.0016 | 2.8629 | 7.8967 | 5.5686 | 3.4921 | 2.3533 | 2.5605 | 2.0574 | 2.5728 | 0.16508 | 0.18537 | 2.0203 | 1.9701 | 1.7086 | 1.7256
Fe | 0.63002 | 0.55538 | 0.90159 | 0.74768 | 0.57652 | 0.4129 | 0.18251 | 0.36832 | 1.1227 | 1.0631 | 0.69756 | 0.60758 | 0.65419 | 0.84015 | 0.7794 | 0.59215 | 0.80588 | 0.84365 | 0.82246 | 0.79752 | 1.2395 | 1.3706 | 1.2576 | 1.301 | 1.2868 | 0.78597 | 0.77603 | 0.80959 | 0.8254 | 1.0055 | 1.0363 | 0.96195 | 0.15591 | 0.37418 | 0.32467 | 0.16405 | 0.67574 | 0.69745 | 0.89241 | 0.41298 | 0.083739 | 0.21737 | 0.20944 | 0.18555 | 0.43764 | 0.20843 | 0.48865 | 0.35759 | 1.0775 | 1.1021 | 0.53539 | 0.59718 | 0.51468 | 0.83972 | 0.11817 | 0.48086 | 0.40647 | 0.37047 | 0.40989 | 0.55773 | 0.58805 | 0.54169 | 0.54179 | 0.31535 | 0.32796 | 1.0422 | 1.0187 | 0.96695 | 1.0791 | 0.18882 | 0.38162 | 0.6637 | 0.23321 | 0.36591 | 0.79308 | 0.6904 | 0.49406 | 0.48206 | 0.23674 | 1.2496 | 0.22417 | 1.6786 | 1.477 | 1.3911 | 1.2754 | 1.8946 | 1.8347 | 0.10311 | 0.5666 | 0.62487 | 0.58816 | 0.4782 | 0.87302 | 0.99875 | 1.086 | 0.30844 | 0.88715 | 0.81404 | 0.33356 | 0.23659 | 0.46878 | 0.33367 | 0.87115 | 0.80654 | 0.92452 | 0.31666 | 0.30564 | 1.5521 | 1.1847 | 1.1854 | 1.0399 | 0.077086 | 1.0106 | 1.5494 | 1.4726 | 1.1874 | 0.96837 | 0.36551 | 0.16655 | 1.416 | 1.2981 | 1.309 | 0.11912 | 0.6666 | 0.60226 | 0.58513 | 0.47752 | 0.34049 | 0.35993 | 0.34097 | 0.47413 | 0.80913 | 0.75714 | 1.1525 | 1.039 | 1.4438 | 1.2929 | 1.5146 | 1.3015 | 0.78814 | 0.77721 | 1.0817 | 0.71473 | 0.25457 | 0.35136 | 0.18482 | 0.73514 | 0.56953 | 0.50195 | 0.37094 | 0.22629 | 0.079805 | 0.18732 | 1.145 | 0.37283 | 0.83202 | 1.0043 | 0.99135 | 0.46481 | 0.78011 | 0.80387 | 0.60582 | 0.12779 | 0.034488 | 0.08899 | 0.074012 | 0.14085 | 1.6422 | 1.4325 | 0.92008 | 0.73238 | 0.68221 | 0.75575 | 1.4733 | 1.4624 | 1.7501 | 1.0262 | 1.0482 | 1.6805 | 1.4197 | 0.75926 | 0.62922 | 0.80701 | 0.8752 | 0.64256 | 0.61641 | 0.62431
Zn | 1.3389 | 1.4304 | 1.0914 | 1.2524 | 1.4087 | 1.5449 | 1.7608 | 1.6143 | 0.82952 | 0.91942 | 1.0722 | 0.96472 | 0.87587 | 0.5328 | 0.6786 | 1.0308 | 0.90169 | 0.88284 | 0.76766 | 0.7614 | 0.45559 | 0.4374 | 0.37329 | 0.34563 | 0.48992 | 1.0567 | 1.1212 | 1.1152 | 1.0764 | 0.53846 | 0.53914 | 0.61279 | 1.8231 | 1.5607 | 1.6218 | 1.7639 | 1.1522 | 1.1767 | 0.97511 | 1.5305 | 1.8999 | 1.7667 | 1.7274 | 1.7182 | 1.3972 | 1.5879 | 1.1935 | 1.4987 | 0.58831 | 0.58082 | 1.4536 | 1.3985 | 1.492 | 0.67464 | 1.8035 | 0.74238 | 1.084 | 1.2174 | 1.1704 | 0.87586 | 0.86551 | 0.89426 | 0.89443 | 1.6325 | 1.5682 | 0.9554 | 0.95958 | 1.0054 | 1.1005 | 1.755 | 1.6722 | 1.359 | 1.6751 | 1.5578 | 1.2112 | 1.3103 | 1.2216 | 1.2999 | 1.7288 | 0.72324 | 1.7407 | 0.21401 | 0.45089 | 0.56816 | 0.71636 | 0.1097 | 0.13712 | 1.8847 | 1.3987 | 1.3625 | 1.3879 | 1.4327 | 1.0845 | 0.56068 | 0.70336 | 1.5592 | 1.0488 | 1.1646 | 1.6443 | 1.7034 | 1.5066 | 1.6937 | 1.1392 | 1.1938 | 1.0152 | 1.6549 | 1.7011 | 0.42411 | 0.75651 | 0.82268 | 1.0088 | 1.4419 | 0.98938 | 0.40366 | 0.46148 | 0.81353 | 0.92124 | 1.7272 | 1.764 | 0.56517 | 0.62847 | 0.55917 | 1.8418 | 1.4062 | 1.1415 | 1.2217 | 1.4081 | 1.6372 | 1.5935 | 1.6238 | 1.1968 | 0.9126 | 1.0947 | 0.7557 | 0.84802 | 0.55221 | 0.6463 | 0.75037 | 0.61802 | 0.96898 | 1.0401 | 0.82751 | 1.2493 | 1.7327 | 1.7034 | 1.8598 | 1.2677 | 1.3995 | 1.4147 | 1.5801 | 1.7543 | 1.9383 | 1.8041 | 0.98361 | 1.6545 | 1.3187 | 0.96337 | 0.93628 | 1.53 | 1.2446 | 1.1774 | 1.4023 | 1.7991 | 1.9914 | 1.8224 | 1.8314 | 1.7402 | 0.36667 | 0.6028 | 1.1304 | 1.2237 | 1.2486 | 1.239 | 0.5013 | 0.29194 | 0.26353 | 0.95123 | 0.90621 | 0.35895 | 0.6227 | 1.2394 | 1.3235 | 1.1358 | 1.1311 | 1.3524 | 1.3299 | 1.3577
Hg | [10 empty] | 0.026004 | 0.043258 |  | 0.073954 | 0.053837 | 0.037154 |  |  | 0.023527 | 0.021336 | 0.025272 | 0.021117 | 0.031235 | 0.025121 | 0.025209 | 0.046244 | 0.061734 | 0.022051 | 0.029029 | 0.051419 | 0.048358 | 0.045422 |  |  |  |  | 0.0071751 | 0.0081593 |  |  | 0.0086353 | [5 empty] | 0.0073943 |  | 0.0090223 | 0.0059151 |  |  |  | 0.034455 | [7 empty] | 0.021209 | 0.021213 | [12 empty] | 0.0075979 | [39 empty] | 0.0094685 | 0.0082706 | [7 empty] | 0.0097681 |  |  |  | 0.0099387 |  | 0.030753 | 0.011896 | 0.010319 | [13 empty] | 0.0075113 | [17 empty] | 0.0060067 | [11 empty] | 0.0089853 |  |  |  | 0.0071966 | [5 empty] | 0.0087791
As | 3.9079 | 4.0939 | 4.0091 | 4.0075 | 2.5184 | 1.7513 | 1.685 | 2.096 | 3.9662 | 3.9355 | 2.167 | 2.7569 | 2.6854 | 3.026 | 2.5902 | 3.3677 | 2.8327 | 2.9736 | 2.8661 | 2.7653 | 2.7467 | 3.2874 | 2.5044 | 2.6968 | 3.1232 | 1.6251 | 1.6417 | 2.003 | 2.0964 | 2.0978 | 2.296 | 2.6398 | 1.495 | 2.5324 | 3.8978 | 2.0167 | 1.8399 | 1.2517 | 3.6638 | 2.7 | 2.3236 | 3.0361 | 3.006 | 2.057 | 2.7173 | 2.3782 | 3.6546 | 3.012 | 3.2349 | 3.4069 | 0.1153 | 0.12225 | 0.17964 | 2.5171 | 3.894 | 3.0438 | 2.6621 | 2.8892 | 3.2405 | 3.6904 | 3.6444 | 3.2115 | 3.2121 | 3.2792 | 3.3459 | 2.2867 | 2.2972 | 2.7226 | 2.6723 | 1.3521 | 1.5905 | 3.0095 | 1.8586 | 0.14222 | 3.5493 | 3.6068 | 2.6994 | 2.228 | 3.2144 | 0.30301 | 2.9466 | 0.43894 | 0.46538 | 0.24907 | 0.34725 | 0.84041 | 0.81874 | 3.6106 | 1.8635 | 2.1984 | 2.2424 | 0.21196 | 3.7407 | 3.9273 | 2.9765 | 1.1326 | 3.6823 | 3.3966 | 3.6667 | 3.7334 | 3.0984 | 2.5062 | 2.3262 | 2.1721 | 3.7419 | 1.7141 | 1.2651 | 0.059208 | 0.043246 | 0.037904 | 2.8424 | 3.4602 | 3.0314 | 3.6676 | 3.6239 | 2.4907 | 2.4801 | 2.4041 | 2.3055 | 2.6633 | 2.9797 | 2.6536 | 1.1696 | 2.9693 | 1.992 | 2.0192 | 2.7949 | 1.8481 | 0.14192 | 0.1724 | 3.5727 | 3.6808 | 3.6786 | 2.6308 | 3.1676 | 2.8597 | 2.9508 | 2.9047 | 2.7712 | 2.8189 | 2.602 | 3.2995 | 3.508 | 2.6336 | 3.1553 | 0.34699 | 0.057818 | 3.9301 | 3.7398 | 3.9582 | 2.874 | 2.1757 | 2.0396 | 0.23723 | 3.871 | 0.91611 | 0.76018 | 1.1191 | 2.2108 | 1.5618 | 1.2323 | 0.86406 | 2.9946 | 2.2667 | 3.6708 | 3.1326 | 3.2064 |  |  |  | 2.0562 | 1.6419 | 1.9055 |  |  |  | 0.0842 | 0.10698 |  |  | 0.28179 | 2.1202 | 0.75911 | 0.10835 | 0.056078 | 0.092831 | 0.058763
Sb |  | 0.012367 | 0.013264 | 0.05409 | 1.5114 | 2.2154 | 2.3841 | 1.9243 | 0.054023 | 0.051273 | 0.83679 | 1.0029 | 0.8678 | 0.051651 | 0.16785 | 0.21425 | 0.72094 | 0.76362 | 0.66284 | 0.6679 | 0.72994 | 0.75425 | 0.35345 | 0.32176 | 0.69097 | 1.5075 | 1.3978 | 1.2379 | 1.2369 | 0.99911 | 0.98794 | 0.9277 | 0.78111 | 0.12164 | 0.064859 | 0.15477 | 2.2329 | 2.823 | 0.052234 | 0.50049 | 0.48941 | 0.492 | 0.4586 | 0.98433 | 0.60095 | 0.45682 | 0.017055 |  | 0.22917 | 0.23876 | 3.9336 | 3.9573 | 3.8458 | 0.3825 | 0.18233 | 0.30056 | 0.35427 | 0.3412 | 0.76571 | 0.28387 | 0.33842 | 0.34296 | 0.34303 | 0.73433 | 0.60664 | 1.5997 | 1.5275 | 0.6725 | 0.64921 | 2.6773 | 2.5609 | 1.0279 | 2.1079 | 3.8922 | 0.015212 |  | 0.31329 | 0.40771 | 0.83258 | 3.9418 | 1.0934 | 3.9636 | 3.8764 | 3.9274 | 3.7372 | 3.2222 | 3.2741 | 0.47548 | 2.1812 | 1.8613 | 1.782 | 4.1219 | 0.11646 | 0.052772 | 0.98163 | 2.9346 | 0.3209 | 0.63657 | 0.29024 | 0.2512 | 0.96768 | 1.5808 | 1.7154 | 1.8629 | 0.26766 | 2.3071 | 2.8121 | 4.0078 | 3.9652 | 3.9856 | 1.0087 | 0.7287 | 0.83986 | 0.32086 | 0.27243 | 1.2506 | 1.1569 | 1.3091 | 1.4516 | 1.1561 | 1.0036 | 1.2085 | 2.9175 | 0.87332 | 1.3639 | 1.8043 | 1.2279 | 2.1957 | 3.8808 | 3.8233 | 0.41152 | 0.31482 | 0.25624 | 1.3921 | 0.79775 | 1.1808 | 1.1092 | 1.0216 | 1.2786 | 1.2118 | 1.4312 | 0.77596 | 0.4918 | 1.3287 | 0.91834 | 4.1512 | 4.0808 | 0.034755 | 0.29158 | 0.035247 | 1.1675 | 1.8527 | 1.9672 | 3.7498 | 0.11443 | 3.0304 | 3.2872 | 3.1935 | 1.8314 | 2.4169 | 2.8017 | 3.2441 | 0.95322 | 1.7745 | 0.47502 | 1.104 | 1.0338 | 4.3833 | 4.4151 | 4.3532 | 1.9765 | 2.3228 | 2.1376 | 4.0739 | 3.7687 | 4.1033 | 3.9926 | 3.8868 | 4.0752 | 4.0107 | 3.8371 | 1.9027 | 3.2672 | 3.964 | 3.9886 | 3.9102 | 3.969
Bi | [10 empty] | 0.93913 | 0.24542 | 0.45865 | 0.89735 | 1.2339 | 0.42498 | 0.40468 | 0.24438 | 0.46144 | 0.54081 | 0.55943 | 0.010859 | 1.1361 | 0.97926 | 0.19578 | 0.83465 | 0.93208 | 0.76119 | 0.62075 | 0.897 | 0.7798 | 0.45854 | 1.6193 | 1.3094 |  | 1.8339 | 0.010713 | 0.010181 | 0.015569 | 0.68533 | 1.4828 | 0.53888 | 0.58511 | 0.98216 | 0.70022 | 0.88121 | 0.05394 | 0.68251 | 0.47486 | 0.2853 |  |  |  | 1.0977 | 0.021532 | 0.69215 | 1.0056 | 0.78751 | 0.015855 | 0.034069 | 0.045718 | 0.40942 | 0.40949 |  |  | 0.15206 | 0.21268 | 0.59186 | 0.60697 | 0.019879 |  |  |  | 0.009194 | 0.42317 | 0.38652 | 0.95299 | 1.3245 | 0.0090383 | [22 empty] | 0.0089923 | [8 empty] | 0.066583 |  | 0.030089 | 0.007054 | 0.013645 | 0.2363 | 0.40248 | 0.27351 | 0.29239 | 0.12784 | 0.023851 | 0.1572 |  | 0.17668 | 0.71726 | 0.29215 | 0.021877 | [8 empty] | 0.014955 | [7 empty] | 0.087687 | [9 empty] | 0.012507 |  |  |  |  | 0.010669 |  |  |  | 0.023015 |  |  | 0.028571 | 0.020269 | 0.011375
S | 13.3927 | 13.0455 | 13.0761 | 13.0653 | 13.0157 | 12.9902 | 13.0877 | 13.0271 | 13.069 | 13.094 | 13.1822 | 12.9896 | 13.0423 | 13.2661 | 13.1405 | 13.1761 | 13.2228 | 13.2303 | 13.2073 | 13.2093 | 13.0382 | 13.1449 | 13.061 | 12.9727 | 13.061 | 13.0496 | 12.9796 | 13.044 | 13.116 | 13.0048 | 13.0842 | 13.0223 | 13.179 | 13.1633 | 13.0754 | 13.1281 | 12.7778 | 12.9089 | 13.2794 | 13.2154 | 12.7977 | 12.9178 | 13.2499 | 12.8288 | 12.9038 | 13.2566 | 13.2391 | 13.2616 | 13.2971 | 13.3077 | 13.1334 | 13.005 | 13.0587 | 13.2203 | 13.2338 | 12.9311 | 12.9311 | 12.9507 | 12.978 | 13.0269 | 13.0875 | 12.8997 | 12.9021 | 13.0804 | 13.2403 | 12.987 | 12.9669 | 13.0098 | 13.103 | 12.9764 | 12.9117 | 13.0175 | 13.4398 | 13.1776 | 13.0344 | 13.0999 | 12.9995 | 13.0567 | 13.1267 | 12.6796 | 13.0533 | 13.0328 | 12.9702 | 12.9934 | 13.0156 | 13.1894 | 13.1117 | 13.0163 | 12.9638 | 12.805 | 12.9475 | 12.8823 | 13.5099 | 13.0793 | 13.0364 | 13.0381 | 12.9177 | 13.0467 | 13.1186 | 13.1732 | 12.7939 | 12.9377 | 13.0174 | 13.0047 | 13.0638 | 12.9989 | 13.0202 | 12.9467 | 13.1895 | 13.0192 | 13.2453 | 13.3167 | 12.9849 | 13.066 | 12.9424 | 12.923 | 12.9661 | 13.12 | 13.0696 | 13.0602 | 13.0294 | 13.0258 | 12.8693 | 12.9967 | 12.9958 | 12.9859 | 12.9469 | 13.0133 | 12.9689 | 12.9939 | 12.951 | 12.9355 | 12.9944 | 13.1657 | 13.1785 | 12.9152 | 13.0135 | 12.9252 | 13.0183 | 13.0775 | 13.0185 | 12.9535 | 13.0196 | 13.1546 | 13.0467 | 12.418 | 12.7872 | 13.0465 | 12.9057 | 13.0469 | 13.0947 | 12.9922 | 12.9424 | 12.9503 | 12.9646 | 13.0431 | 12.9112 | 13.0418 | 13.1129 | 12.9242 | 12.8703 | 12.8782 | 12.8424 | 12.8205 | 13.2835 | 13.1447 | 13.0404 | 12.3685 | 12.3454 | 12.3551 | 12.9935 | 13.0148 | 13.0266 | 12.8974 | 12.0638 | 12.684 | 12.9062 | 13.0576 | 12.9601 | 12.8995 | 12.7297 | 12.9504 | 12.9834 | 13.0651 | 13.0321 | 13.0849 | 13.2032
Co | [6 empty] | 0.013305 |  |  |  | 0.0082983 | 0.034181 | 0.034891 | 0.0054724 | [6 empty] | 0.02957 | 0.025672 | 0.064351 | 0.066199 | 0.059806 | 0.016865 | 0.008519 | 0.0139 | 0.016469 | 0.022225 | 0.021947 | 0.021326 |  |  |  |  | 0.008141 | [5 empty] | 0.01588 | [5 empty] | 0.017915 | 0.017617 |  |  |  | 0.025132 | [39 empty] | 0.03469 | 0.015249 | 0.01624 | [15 empty] | 0.099149 | [7 empty] | 0.0077719 |  |  |  | 0.072795 | [6 empty] | 0.0051063 | 0.0075925 | 0.005018 |  | 0.01814 | 0.0053036 |  | 0.033501 |  | 0.039039 | 0.029041 |  |  | 0.013403 | 0.049046 | 0.02595 | [18 empty] | 0.0076672 | 0.018185 | 0.035939
Ni | [6 empty] | 0.0053421 | [19 empty] | 0.0085509 | [15 empty] | 0.005313 | [11 empty] | 0.0051096 |  |  |  | 0.0076958 |  |  | 0.0053677 | [36 empty] | 0.0050366 | [11 empty] | 0.0077284 | 0.096901 |  | 0.0050218 | [7 empty] | 0.005254 |  | 0.039144 | [12 empty] | 0.0052336 | [7 empty] | 0.098459 | 0.039071 | 0.0096237 | [17 empty] | 0.074394 | 0.16167 | 0.17779 |  | 0.0067796
Te | [146 empty] | 0.00738 | [28 empty] | 0.010272
Se | 0.0074271 | [7 empty] | 0.0055533 |  | 0.0082577 | 0.0078494 | 0.010016 | [9 empty] | 0.0062644 | 0.010293 | 0.0077626 | 0.0083914 |  |  | 0.0061455 | 0.010367 |  | 0.007958 | 0.036759 | 0.047931 | [5 empty] | 0.0059211 | [8 empty] | 0.01719 | 0.018783 |  |  |  | 0.0083362 |  | 0.033813 | 0.02875 | 0.032252 | 0.0057221 |  | 0.0075625 |  |  |  | 0.0056123 | 0.0079694 | [8 empty] | 0.0215 | 0.025092 | 0.018501 | 0.010655 | [15 empty] | 0.0073972 | 0.0094837 | 0.0080801 | [6 empty] | 0.0099064 | 0.0080349 | 0.0075381 | 0.012107 | 0.0082356 | [5 empty] | 0.013272 | [14 empty] | 0.011942 |  | 0.012583 |  |  | 0.013108 |  |  |  |  | 0.0057699 |  |  | 0.011822 |  |  | 0.006002 |  |  | 0.0071556 | 0.0092395 | [22 empty] | 0.0083553 | 0.014559 | 0.012384 |  |  | 0.011857 | 0.0068479
Total | 29 | 29 | 29 | 29 | 29 | 29 | 29 | 29 | 29 | 29 | 29 | 29 | 29 | 29 | 29 | 29 | 29 | 29 | 29 | 29 | 29 | 29 | 29 | 29 | 29 | 29 | 29 | 29 | 29 | 29 | 29 | 29 | 29 | 29 | 29 | 29 | 29 | 29 | 29 | 29 | 29 | 29 | 29 | 29 | 29 | 29 | 29 | 29 | 29 | 29 | 29 | 29 | 29 | 29 | 29 | 29 | 29 | 29 | 29 | 29 | 29 | 29 | 29 | 29 | 29 | 27 | 28 | 29 | 29 | 29 | 29 | 29 | 29 | 29 | 29 | 29 | 29 | 29 | 29 | 29 | 29 | 29 | 29 | 29 | 29 | 29 | 29 | 29 | 29 | 29 | 29 | 29 | 29 | 29 | 29 | 29 | 29 | 29 | 29 | 29 | 29 | 29 | 29 | 29 | 29 | 29 | 29 | 29 | 29 | 29 | 29 | 29 | 29 | 29 | 29 | 29 | 29 | 29 | 29 | 29 | 29 | 29 | 29 | 29 | 29 | 29 | 29 | 29 | 29 | 29 | 29 | 29 | 29 | 29 | 29 | 29 | 29 | 29 | 29 | 29 | 29 | 29 | 29 | 29 | 29 | 29 | 29 | 29 | 29 | 29 | 29 | 29 | 29 | 29 | 29 | 29 | 29 | 29 | 29 | 29 | 29 | 29 | 29 | 29 | 29 | 29 | 29 | 29 | 29 | 29 | 29 | 29 | 29 | 29 | 29 | 29 | 29 | 29 | 29 | 29 | 29 | 29 | 29 | 29 | 29 | 29 | 29
sum M+ | 9.723 | 9.8625 | 9.9085 | 9.873 | 9.9693 | 10.0853 | 9.8812 | 9.97 | 9.953 | 9.9366 | 10.0625 | 10.3477 | 10.3709 | 10.3065 | 10.3558 | 10.1568 | 10.1113 | 10.0616 | 10.1887 | 10.2365 | 10.1758 | 9.9478 | 10.2122 | 10.2812 | 10.0596 | 10.0691 | 10.0727 | 9.9931 | 9.9766 | 10.3734 | 10.2064 | 10.3022 | 9.9098 | 9.8904 | 10.0154 | 9.9386 | 10.2954 | 10.1238 | 10.1214 | 9.9493 | 9.9142 | 10.0311 | 9.7424 | 10.244 | 10.2429 | 10.2308 | 10.3458 | 10.1875 | 10.0541 | 10.0361 | 9.8287 | 9.9198 | 9.9091 | 10.2002 | 9.7416 | 10.7754 | 10.5277 | 10.4112 | 10.4062 | 10.5312 | 10.4228 | 10.6738 | 10.6758 | 9.9582 | 9.9054 | 9.969 | 10.0174 | 10.0308 | 9.7889 | 10.0305 | 9.883 | 9.9225 | 9.6853 | 9.8551 | 9.9521 | 9.8735 | 10.3006 | 10.1905 | 9.8517 | 10.1027 | 9.9418 | 9.672 | 9.7601 | 9.8709 | 9.9082 | 9.7437 | 9.8236 | 9.9098 | 10.0262 | 10.148 | 10.0521 | 9.8729 | 9.6754 | 10.3392 | 10.1913 | 10.0028 | 10.1432 | 9.9414 | 9.9416 | 9.9023 | 10.1647 | 9.939 | 9.9208 | 9.9519 | 9.9794 | 9.9962 | 9.8876 | 10.0102 | 9.8609 | 9.9492 | 9.7806 | 9.7794 | 10.1005 | 9.9804 | 10.2135 | 10.089 | 10.0966 | 9.8006 | 9.9504 | 10.0036 | 10.0368 | 10.0815 | 10.0827 | 9.7993 | 10.1775 | 10.0915 | 10.1227 | 9.9533 | 10.0451 | 10.0331 | 10.358 | 10.3278 | 10.1904 | 9.9031 | 9.9509 | 10.028 | 9.9821 | 9.8443 | 10.0124 | 10.0956 | 10.0901 | 10.0618 | 10.0167 | 9.7888 | 9.6774 | 9.9742 | 10.0397 | 10.0103 | 10.1462 | 10.0086 | 9.8833 | 9.9613 | 10.0593 | 9.9215 | 10.0226 | 9.8596 | 10.0737 | 9.7179 | 9.8394 | 10.0723 | 10.1144 | 10.0055 | 10.26 | 10.1124 | 9.5712 | 9.5048 | 9.6044 | 10.228 | 10.1975 | 10.2413 | 10.0094 | 10.0752 | 9.9231 | 10.0541 | 11.4131 | 10.1769 | 10.0237 | 9.9943 | 9.9253 | 10.0475 | 10.1455 | 10.0741 | 10.0476 | 9.8562 | 9.9283 | 9.9658 | 9.7783
sum M2+ | 1.969 | 1.9858 | 1.993 | 2.0001 | 1.9852 | 1.9578 | 1.962 | 1.9826 | 1.9522 | 1.9826 | 1.8041 | 1.6497 | 1.565 | 1.4524 | 1.5118 | 1.6601 | 1.7076 | 1.7265 | 1.6137 | 1.5803 | 1.75 | 1.8548 | 1.7265 | 1.7379 | 1.8617 | 1.9057 | 1.9761 | 1.9608 | 1.9473 | 1.6176 | 1.6457 | 1.6415 | 1.979 | 1.9348 | 1.9465 | 1.9279 | 1.8433 | 1.8823 | 1.8675 | 1.9435 | 1.9923 | 1.9841 | 1.958 | 1.9038 | 1.8349 | 1.7963 | 1.6895 | 1.8563 | 1.6927 | 1.7064 | 1.989 | 1.9956 | 2.0067 | 1.5739 | 1.9268 | 1.2232 | 1.4905 | 1.5879 | 1.588 | 1.4336 | 1.4536 | 1.4625 | 1.4574 | 1.9479 | 1.8962 | 1.9976 | 1.9783 | 1.9724 | 2.1796 | 1.9438 | 2.0538 | 2.0227 | 1.9083 | 1.9237 | 2.0042 | 2.0083 | 1.7157 | 1.782 | 1.9656 | 1.9729 | 1.9648 | 1.8926 | 1.9279 | 1.9592 | 1.9917 | 2.0043 | 1.9718 | 1.9879 | 1.9653 | 1.9873 | 1.976 | 1.9109 | 1.9575 | 1.5941 | 1.8046 | 1.8838 | 1.9359 | 1.9786 | 1.9829 | 1.94 | 1.9753 | 2.0274 | 2.0103 | 2.0003 | 1.9397 | 1.9716 | 2.0067 | 1.9762 | 1.9412 | 2.008 | 2.0564 | 1.715 | 2 | 1.958 | 1.9341 | 2.0104 | 1.8979 | 2.0927 | 1.9305 | 1.9889 | 1.9266 | 1.8734 | 1.961 | 2.1848 | 1.7535 | 1.8069 | 1.8856 | 1.9777 | 1.9634 | 1.9647 | 1.7068 | 1.7412 | 1.8672 | 1.9082 | 1.9052 | 2.0013 | 1.9444 | 2.2984 | 1.9195 | 1.7962 | 1.8463 | 1.9092 | 1.964 | 2.0007 | 2.2023 | 2.1096 | 2.0199 | 1.969 | 1.9167 | 1.951 | 1.9806 | 2.0182 | 1.9914 | 2.1286 | 2.0274 | 2.1507 | 1.9677 | 1.9276 | 1.9948 | 2.0248 | 1.9812 | 2.0081 | 1.9269 | 2.0259 | 1.9995 | 2.0853 | 2.0948 | 2.0089 | 2.0421 | 2.0505 | 1.9561 | 1.9308 | 1.9948 | 1.9746 | 1.7543 | 2.0136 | 1.9864 | 1.9544 | 2.0395 | 2.0424 | 2.0059 | 1.9527 | 1.9428 | 2.0063 | 1.9949 | 1.9463 | 1.9908
sum Y3+ | 3.9079 | 4.1063 | 4.0223 | 4.0615 | 4.0298 | 3.9667 | 4.0691 | 4.0203 | 4.0202 | 3.9868 | 3.943 | 4.0051 | 4.0118 | 3.975 | 3.9919 | 4.0069 | 3.9583 | 3.9816 | 3.9904 | 3.974 | 4.0361 | 4.0525 | 3.994 | 3.9978 | 4.0099 | 3.9672 | 3.9716 | 4.0021 | 3.954 | 3.9939 | 4.0637 | 4.0261 | 3.8954 | 3.9634 | 3.9627 | 4.0054 | 4.0836 | 4.0849 | 3.7316 | 3.8858 | 4.2958 | 4.067 | 4.0497 | 4.0234 | 4.0184 | 3.7162 | 3.7256 | 3.6946 | 3.939 | 3.931 | 4.0489 | 4.0795 | 4.0255 | 3.9973 | 4.0978 | 4.0365 | 4.022 | 4.0179 | 4.0221 | 4.0083 | 4.0286 | 3.9639 | 3.9646 | 4.0135 | 3.9525 | 4.0384 | 4.0374 | 3.987 | 3.9285 | 4.0493 | 4.1515 | 4.0373 | 3.9665 | 4.0436 | 3.9877 | 3.9933 | 3.9657 | 3.9602 | 4.0561 | 4.2448 | 4.04 | 4.4025 | 4.3418 | 4.1765 | 4.0845 | 4.0626 | 4.0928 | 4.0861 | 4.0447 | 4.0597 | 4.0244 | 4.3339 | 3.8571 | 3.9801 | 3.9582 | 4.0672 | 4.0032 | 4.0332 | 3.9569 | 3.9846 | 4.0661 | 4.096 | 4.0416 | 4.035 | 4.0096 | 4.0212 | 4.0772 | 4.067 | 4.0084 | 4.0235 | 3.9177 | 4.1889 | 3.9014 | 3.9955 | 3.91 | 3.9776 | 4.0394 | 3.9867 | 4.0495 | 3.9473 | 4.0071 | 4.0193 | 4.087 | 4.0193 | 4.0732 | 4.1156 | 4.0447 | 4.0438 | 4.0227 | 3.9957 | 3.9842 | 3.9956 | 3.9348 | 4.0229 | 3.9653 | 4.0555 | 4.06 | 3.9263 | 4.0498 | 4.0307 | 4.0333 | 4.0755 | 3.9998 | 4.0499 | 4.0736 | 4.4982 | 4.146 | 3.9649 | 4.0314 | 3.9935 | 4.0414 | 4.0284 | 4.0068 | 3.9995 | 3.9854 | 3.9465 | 4.0474 | 4.3126 | 4.0528 | 3.9787 | 4.034 | 4.1082 | 3.9708 | 4.0413 | 4.1458 | 4.2652 | 4.2605 | 4.3946 | 4.4151 | 4.3532 | 4.0327 | 3.9647 | 4.0431 | 4.0739 | 3.7687 | 4.1136 | 4.0768 | 3.9937 | 4.0752 | 4.0107 | 4.1189 | 4.0229 | 4.0263 | 4.0724 | 4.0447 | 4.003 | 4.0277
sum Z2- | 13.4001 | 13.0455 | 13.0761 | 13.0653 | 13.0157 | 12.9902 | 13.0877 | 13.0271 | 13.0746 | 13.094 | 13.1905 | 12.9974 | 13.0524 | 13.2661 | 13.1405 | 13.1761 | 13.2228 | 13.2303 | 13.2073 | 13.2093 | 13.0382 | 13.1449 | 13.0673 | 12.983 | 13.0687 | 13.058 | 12.9796 | 13.044 | 13.1221 | 13.0151 | 13.0842 | 13.0302 | 13.2158 | 13.2113 | 13.0754 | 13.1281 | 12.7778 | 12.9089 | 13.2794 | 13.2213 | 12.7977 | 12.9178 | 13.2499 | 12.8288 | 12.9038 | 13.2566 | 13.2391 | 13.2616 | 13.3142 | 13.3265 | 13.1334 | 13.005 | 13.0587 | 13.2286 | 13.2338 | 12.9649 | 12.9598 | 12.983 | 12.9837 | 13.0269 | 13.095 | 12.8997 | 12.9021 | 13.0804 | 13.2459 | 12.995 | 12.9669 | 13.0098 | 13.103 | 12.9764 | 12.9117 | 13.0175 | 13.4398 | 13.1776 | 13.0559 | 13.125 | 13.018 | 13.0673 | 13.1267 | 12.6796 | 13.0533 | 13.0328 | 12.9702 | 12.9934 | 13.0156 | 13.1894 | 13.1117 | 13.0163 | 12.9638 | 12.805 | 12.9475 | 12.8823 | 13.5099 | 13.0867 | 13.0459 | 13.0462 | 12.9177 | 13.0467 | 13.1186 | 13.1732 | 12.7939 | 12.9377 | 13.0273 | 13.0128 | 13.0713 | 13.011 | 13.0285 | 12.9467 | 13.1895 | 13.0192 | 13.2453 | 13.3167 | 12.9982 | 13.066 | 12.9424 | 12.923 | 12.9661 | 13.12 | 13.0696 | 13.0602 | 13.0294 | 13.0258 | 12.8693 | 12.9967 | 12.9958 | 12.9859 | 12.9469 | 13.0252 | 12.9689 | 13.0064 | 12.951 | 12.9355 | 13.0075 | 13.1657 | 13.1785 | 12.9152 | 13.0135 | 12.931 | 13.0183 | 13.0775 | 13.0303 | 12.9535 | 13.0196 | 13.1606 | 13.0467 | 12.418 | 12.7944 | 13.0557 | 12.9057 | 13.0469 | 13.0947 | 12.9922 | 12.9424 | 12.9503 | 12.9646 | 13.0431 | 12.9112 | 13.0418 | 13.1129 | 12.9242 | 12.8703 | 12.8782 | 12.8424 | 12.8205 | 13.2835 | 13.1447 | 13.0404 | 12.3685 | 12.3454 | 12.3551 | 13.0018 | 13.0294 | 13.039 | 12.8974 | 12.0638 | 12.6959 | 12.913 | 13.0576 | 12.9601 | 12.8995 | 12.7297 | 12.9504 | 12.9834 | 13.0651 | 13.0321 | 13.0849 | 13.2032
Sum M+ is the sum of Cu and Ag, sum M2+ of Fe, Zn, Hg, Co, Ni, sum Y3+ of As, Sb, Bi, and Te, and sum Z2- of S and Se.